## share test 1
share test | アラルダイト(スタンダード)を20mm×20mmの範囲に塗布し、接着。重りを吊るしテスト。Alの厚みは200um。一分以上止まっていれば○(問題なし)
| Al-Al | Al-Pi | Pi-Pi
500 | - | - | ○
1000 | - | - | ○
2000 | ○ | ○ | ○
2500 | ○ | ○ | ○
3000 | ○ | ○ | ○
Pb 1block | 5分以上耐える | 数秒で切れる | 3分程度で切れた
Pb + 500g | ○ | × | ×
Pb + 1000g | ○ | × | ×
Pb + 2000g | ○ | - | -
Pb + 2500g | ○ | - | -
Pb + 3000g | ○ | - | -
Pb 2block | 5分以上耐える | - | -
体重をかける | 固定用の穴が負ける、破壊は出来ず | - | -

## peel test1
peel test | Al-Piを各種接着剤で接着し、2個/30s間隔でボルトを加えていき耐久荷重をテスト
接着剤種類 | 接着部分サイズ(cm) | 耐久荷重(g) | メモ
アラルダイト(スタンダード#0) | 2×2 | 251 | ボルトを加える間隔は適当
PPI(#1) | 2×2 | 440 | ボルトを加える間隔は適当, PPIはカプトンに残る
PPI(#2) | 2×2 | 430 | PPIはAlに残る(70～80％程度)
PPI(#3) | 2×2 | 437 | PPIはカプトンに残る
アラルダイト(スタンダード#4) | 2×2 | 1060 | 接着剤はカプトンに残る(70%程度), 接着剤厚150um, 545gで一度サンプルがチャックから外れる
アラルダイト(スタンダード#5) | 2×2 | 494 | 接着剤厚150um
アラルダイト(スタンダード#6) | 2×2 | 700
アラルダイト(スタンダード#4) | 1×1 | 718 | 漏れ出た接着剤が引っかかっていた結果強かったかと予測
アラルダイト(スタンダード#5) | 1×1 | 150
アラルダイト(スタンダード#6) | 1×1 | 100
アラルダイト(スタンダード#7) | 1×2 | 344
アラルダイト(スタンダード#8) | 1×2 | 1010

## Share test2
share test 2 | Al-Alのshare test, 20mm×20mmの領域に塗布し、重りを加えて引きはがしテストをする。1つ分ごとにペットボトルの重りを加えていき、引きはがれたときの値を記録する。
接着剤種類 | 耐久荷重 | メモ
PPI(両面テープ#1) | 3kg | 重りを加える間隔は適当
PPI(両面テープ#2) | 2kg
PPI(両面テープ#3) | 3kg | チャック取り付け時に一度剥離

## Araldite2011 test
Araldite 2011 | 接着はSCTジグ(1kg程度)を載せて硬化させた
| 全体の厚み（um) | 接着剤の厚み(um) | ステンシルdot数 | peel test(g) | share test
#1 | 1350 | 200 | 2 | 353.6 | 16kgまでは確認, 26kgではがれた。
#2 | 1300 | 150 | 2 | 402 | 13kgまでは確認, 15kgではがれた。
#3 | 1400 | 250 | 3 | 526.8 | 3kgまでは確認, 13kgではがれた
#4 | 1550 | 400 | 2 | 531.2 | 3kgまでは確認, 13kgではがれた。ドットが潰れていなかった。
#5 | 1380 | 230 | 3 | 641.5
#6 | 1320 | 170 | 3 | 743.5

## 3M test
3M サンプル評価 | I型のサンプルに応力試験機を使用して評価
| 厚み(um) | peel(N) | share(N)
#1 | 991 | 13.7 | 149.2
#2 | 990 | 10.4 | 171.6
#3 | 995 | 12.8 | 125.6